## 12_Laser_param_Shot비교_260730_1차
구분 | 파라미터 / 항목 | 전극 | Core | Ring | 이미지
레시피/Page | 12_2page | -
Shot #1 |  | 음 | 750 | 1500
Shot #2 | 가장 좋은 조건 | 양 | 600 | 1300
Shot #3 |  | 음 | 800 | 1600
Shot #4 |  | 음 | 900 | 1700
Shot #5 |  | 양 | 650 | 1300
레시피/Page | 12_1page | -
Shot #1 |  | 음 | 900 | 1700
Shot #2 |  | 음 | 1000 | 1800
Shot #3 | 사용불가 판정 | 음 | 1100 | 1800
Shot #4 |  | 음 | 900 | 1700
Shot #5 |  | 음 | 900 | 1700
레시피/Page | 12_3page | -
Shot #1 |  | 양 | 250 | 900
Shot #2 |  | 양 | 350 | 1000
Shot #3 |  | 양 | 450 | 1100
Shot #4 |  | 양 | 550 | 1200
Shot #5 |  | 양 | 650 | 1300

## 12_Laser_param_Shot비교_260730_2차
구분 | 파라미터 / 항목 | 전극 | Core | Ring | 이미지
레시피/Page | 12_2page 알류미늄 -> 구리 -> CC순 | 이게 가장 좋아 보임
Shot #1 |  | 양 | 700 | 1400
Shot #2 | 가장 좋은 조건 | 양 | 600 | 1300
Shot #3 |  | 양 | 500 | 1200
Shot #4 |  | 양 | 400 | 1100
Shot #5 |  | 양 | 300 | 1000
레시피/Page | 12_2page 구리-> 알류미늄 -> CC순 | 구리 - 알류미늄하면 구리는 안 붙는다.
Shot #1 |  | 양 | 700 | 1400
Shot #2 |  | 양 | 600 | 1300
Shot #3 |  | 양 | 500 | 1200
Shot #4 |  | 양 | 400 | 1100
Shot #5 |  | 양 | 300 | 1000
레시피/Page |  |  |  | -
Shot #1 |  |  | -
Shot #2 |  |  | -
Shot #3
Shot #4 |  |  | -
Shot #5 |  |  | -

## Laser_param_Shot비교_260731_1차
구분 | 파라미터 / 항목 | 전극 | Core | Ring | 이미지
레시피/Page | 12_2page | 자재간 밀착도 조금 벌어져서 4번 Hole 뚫림
Shot #1 |  | 양 | 550 | 1250
Shot #2 |  | 양 | 550 | 1250
Shot #3 |  | 양 | 550 | 1250
Shot #4 |  | 양 | 550 | 1250
Shot #5 |  | 양 | 550 | 1250
레시피/Page | 12_1page | OK
Shot #1 |  | 음 | 900 | 1700
Shot #2 |  | 음
Shot #3 |  | 음
Shot #4 |  | 음
Shot #5 |  | 음
레시피/Page | 12_3page | OK
Shot #1 |  |  | 600 | 1300
Shot #2
Shot #3
Shot #4
Shot #5
레시피/Page | 21-6page | U-Frame 장변 Pre Welding 1Page (Line 8) <- 파라미터는 전부 똑같음. |  |  | 21레시피- 6페이지에서 기존 동탄 레시피 사용 했더니 드로잉 위치랑 용접 위치 불일치 발생 - 시도 중 캘판 다시 확인 및 T섹터값 수정 후 다시 확인 등 하다가 문제 미해결 **0801 오전 중 잘되는 CC&센싱 레시피 (오창 현장 캘 후 만든 레시피는 정상 동작 확인 완료 후 , 복사 후 매뉴얼 이동하면서 가접 출사 하니 정상적인 것을 확인했습니다.) ** 원인은 동탄 현장 캘판 적용한 레시피의 motorPos 격자 값이 오창 현장 캘판 적용후 새로 만든 레시피의 motorPos 격자 값과 다름을 확인 기존 레시피는 이전 캘판 적용된 데이터로 남아있어서 발생했던 문제였습니다.
Shot #1
Shot #2
Shot #3
Shot #4
Shot #5
Shot #6
Shot #7
Shot #8

## Laser_param_Shot비교_260801_1차샘플
구분 | 파라미터 / 항목 | 전극 | Core | Ring | 이미지
레시피/Page | 12_2page | 자재간 밀착도 조금 벌어져서 4번 Hole 뚫림
Shot #1 |  | 양 | 550 | 1250
Shot #2 |  | 양 | 550 | 1250
Shot #3 |  | 양 | 550 | 1250
Shot #4 |  | 양 | 550 | 1250
Shot #5 |  | 양 | 550 | 1250
레시피/Page | 12_1page | OK
Shot #1 |  | 음 | 900 | 1700
Shot #2 |  | 음
Shot #3 |  | 음
Shot #4 |  | 음
Shot #5 |  | 음
레시피/Page | 12_3page | OK
Shot #1 |  |  | 600 | 1300
Shot #2
Shot #3
Shot #4
Shot #5
레시피/Page | 21-1page | U-Frame 장변 Pre Welding 1Page (Line 8 ->변)Line 13)
Shot #1 | 13개 line 기준 0.54s 정도 용접 소요 |  | 700 | 900
Shot #2
Shot #3
Shot #4
Shot #5
Shot #6
Shot #7
레시피/Page | 21-2page | U-Frame 장변 Pre Welding (Line 7개 - page 2,3,4,5 동일 갯수)
Shot #1 | 7개 line 기준 0.23~0.24s 정도 용접 소요
Shot #2
Shot #3
Shot #4
Shot #5
Shot #6
Shot #7
레시피/Page | 21-3page | U-Frame 장변 Pre Welding
Shot #1
Shot #2
Shot #3
Shot #4
Shot #5
Shot #6
Shot #7
레시피/Page | 21-4page | U-Frame 장변 Pre Welding
Shot #1
Shot #2
Shot #3
Shot #4
Shot #5
Shot #6
Shot #7
레시피/Page | 21-5page | U-Frame 장변 Pre Welding
Shot #1
Shot #2
Shot #3
Shot #4
Shot #5
Shot #6
Shot #7
레시피/Page | 21-6page | U-Frame 장변 Pre Welding 6Page (Line 8 ->변)Line 13)
Shot #1
Shot #2
Shot #3
Shot #4
Shot #5
Shot #6
Shot #7
레시피/Page | 22-1page | U-Frame 장변 Pre Welding (Back)
Shot #1
Shot #2
Shot #3
Shot #4
Shot #5
Shot #6
Shot #7
레시피/Page | 22-2page | U-Frame 장변 Pre Welding
Shot #1
Shot #2
Shot #3
Shot #4
Shot #5
Shot #6
Shot #7
레시피/Page | 22-3page | U-Frame 장변 Pre Welding (Back)
Shot #1
Shot #2
Shot #3
Shot #4
Shot #5
Shot #6
Shot #7
레시피/Page | 22-4page | U-Frame 장변 Pre Welding (Back)
Shot #1
Shot #2
Shot #3
Shot #4
Shot #5
Shot #6
Shot #7
레시피/Page | 22-5page | U-Frame 장변 Pre Welding (Back)
Shot #1
Shot #2
Shot #3
Shot #4
Shot #5
Shot #6
Shot #7
레시피/Page | 22-6page | U-Frame 장변 Pre Welding (Back)
Shot #1
Shot #2
Shot #3
Shot #4
Shot #5
Shot #6
Shot #7

## Laser_param_Shot비교_260801_2차샘플
구분 | 파라미터 / 항목 | 전극 | Core | Ring | 이미지 | 구분 | 파라미터 / 항목 | 전극 | Core | Ring | 이미지 | 구분 | 파라미터 / 항목 | 전극 | Core | Ring | 이미지
레시피/Page | 12_2page |  |  |  |  | 레시피/Page | 12_1page | OK |  |  |  | 레시피/Page | 12_3page | OK
Shot #1 |  | 양 | 550 | 1250 |  | Shot #1 |  | 음 | 900 | 1700 |  | Shot #1 |  | 양 | 600 | 1300
Shot #2 |  | 양 | 550 | 1250 |  | Shot #2 |  | 음 | 900 | 1700 |  | Shot #2 |  | 양 | 600 | 1300
Shot #3 |  | 양 | 550 | 1250 |  | Shot #3 |  | 음 | 900 | 1700 |  | Shot #3 |  | 양 | 600 | 1300
Shot #4 |  | 양 | 550 | 1250 |  | Shot #4 |  | 음 | 900 | 1700 |  | Shot #4 |  | 양 | 600 | 1300
Shot #5 |  | 양 | 550 | 1250 |  | Shot #5 |  | 음 | 900 | 1700 |  | Shot #5 |  | 양 | 600 | 1300
구분 | 파라미터 / 항목 | 전극 | Core | Ring | 이미지 | 구분 | 파라미터 / 항목 | 전극 | Core | Ring | 이미지 | 구분 | 파라미터 / 항목 | 전극 | Core | Ring | 이미지 | 구분 | 파라미터 / 항목 | 전극 | Core | Ring | 이미지 | 구분 | 파라미터 / 항목 | 전극 | Core | Ring | 이미지 | 구분 | 파라미터 / 항목 | 전극 | Core | Ring | 이미지
레시피/Page | 21-1page | U-Frame 장변 Pre Welding 1Page (Line 8 ->변)Line 13) |  |  |  | 레시피/Page | 21-2page | U-Frame 장변 Pre Welding 1Page (Line 8 ->변)Line 13) |  |  |  | 레시피/Page | 21-3page | U-Frame 장변 Pre Welding 1Page (Line 8 ->변)Line 13) |  |  |  | 레시피/Page | 21-4page | U-Frame 장변 Pre Welding 1Page (Line 8 ->변)Line 13) |  |  |  | 레시피/Page | 21-5page | U-Frame 장변 Pre Welding 1Page (Line 8 ->변)Line 13) |  |  |  | 레시피/Page | 21-6page | U-Frame 장변 Pre Welding 1Page (Line 8 ->변)Line 13)
Shot #1 ~#13 | 13개 line 기준 0.54s 정도 용접 소요 |  | 700 | 900 |  | Shot #1 ~ #7 | 13개 line 기준 0.54s 정도 용접 소요 |  | 700 | 900 |  | Shot #1 ~ #7 | 7개 line 기준 0.24s 정도 용접 소요 |  | 700 | 900 |  | Shot #1 ~ #7 |  |  | 700 | 900 |  | Shot #1 ~ #7 |  |  | 700 | 900 |  | Shot #1 ~#13 | 13개 line 기준 0.54s 정도 용접 소요 |  | 700 | 900
[12 empty] | Shot #2 | [5 empty] | Shot #2 | [5 empty] | Shot #2 | [5 empty] | Shot #2
[12 empty] | Shot #3 | [5 empty] | Shot #3 | [5 empty] | Shot #3 | [5 empty] | Shot #3
[12 empty] | Shot #4 | [5 empty] | Shot #4 | [5 empty] | Shot #4 | [5 empty] | Shot #4
[12 empty] | Shot #5 | [5 empty] | Shot #5 | [5 empty] | Shot #5 | [5 empty] | Shot #5
[12 empty] | Shot #6 | [5 empty] | Shot #6 | [5 empty] | Shot #6 | [5 empty] | Shot #6
[12 empty] | Shot #7 | [5 empty] | Shot #7 | [5 empty] | Shot #7 | [5 empty] | Shot #7
구분 | 파라미터 / 항목 | 전극 | Core | Ring | 이미지 | 구분 | 파라미터 / 항목 | 전극 | Core | Ring | 이미지 | 구분 | 파라미터 / 항목 | 전극 | Core | Ring | 이미지 | 구분 | 파라미터 / 항목 | 전극 | Core | Ring | 이미지 | 구분 | 파라미터 / 항목 | 전극 | Core | Ring | 이미지 | 구분 | 파라미터 / 항목 | 전극 | Core | Ring | 이미지
레시피/Page | 22-1page | U-Frame 장변 Pre Welding 1Page (Line 8 ->변)Line 13) |  |  |  | 레시피/Page | 22-2page | U-Frame 장변 Pre Welding 1Page (Line 8 ->변)Line 13) |  |  |  | 레시피/Page | 22-3page | U-Frame 장변 Pre Welding 1Page (Line 8 ->변)Line 13) |  |  |  | 레시피/Page | 22-4page | U-Frame 장변 Pre Welding 1Page (Line 8 ->변)Line 13) |  |  |  | 레시피/Page | 22-5page | U-Frame 장변 Pre Welding 1Page (Line 8 ->변)Line 13) |  |  |  | 레시피/Page | 22-6page | U-Frame 장변 Pre Welding 1Page (Line 8 ->변)Line 13)
Shot #1 ~#13 | 13개 line 기준 0.54s 정도 용접 소요 |  | 700 | 900 |  | Shot #1 ~ #7 | 13개 line 기준 0.54s 정도 용접 소요 |  | 700 | 900 |  | Shot #1 ~ #7 | 7개 line 기준 0.24s 정도 용접 소요 |  | 700 | 900 |  | Shot #1 ~ #7 |  |  | 700 | 900 |  | Shot #1 ~ #7 |  |  | 700 | 900 |  | Shot #1 ~#13 | 13개 line 기준 0.54s 정도 용접 소요 |  | 700 | 900
[12 empty] | Shot #2 | [5 empty] | Shot #2 | [5 empty] | Shot #2 | [5 empty] | Shot #2
[12 empty] | Shot #3 | [5 empty] | Shot #3 | [5 empty] | Shot #3 | [5 empty] | Shot #3
[12 empty] | Shot #4 | [5 empty] | Shot #4 | [5 empty] | Shot #4 | [5 empty] | Shot #4
[12 empty] | Shot #5 | [5 empty] | Shot #5 | [5 empty] | Shot #5 | [5 empty] | Shot #5
[12 empty] | Shot #6 | [5 empty] | Shot #6 | [5 empty] | Shot #6 | [5 empty] | Shot #6
[12 empty] | Shot #7 | [5 empty] | Shot #7 | [5 empty] | Shot #7 | [5 empty] | Shot #7
레시피 22까지 U-FRAME 가접 레시피 수정 완료 (CC&센싱플레이트 레시피 COPY)
구분 | 파라미터 / 항목 | 전극 | Core | Ring | 이미지 | 구분 | 파라미터 / 항목 | 전극 | Core | Ring | 이미지 | 구분 | 파라미터 / 항목 | 전극 | Core | Ring | 이미지 | 구분 | 파라미터 / 항목 | 전극 | Core | Ring | 이미지 | 구분 | 파라미터 / 항목 | 전극 | Core | Ring | 이미지 | 구분 | 파라미터 / 항목 | 전극 | Core | Ring | 이미지
레시피/Page | 23-1page | U-FRAME 장변 본접 |  |  |  | 레시피/Page | 23-2page | U-FRAME 장변 본접 |  |  |  | 레시피/Page | 23-3page | U-FRAME 장변 본접 |  |  |  | 레시피/Page | 23-4page | U-FRAME 장변 본접 |  |  |  | 레시피/Page | 23-5page | U-FRAME 장변 본접 |  |  |  | 레시피/Page | 23-6page | U-FRAME 장변 본접
Shot #1 ~#2 |  |  | 700 | 900 |  | Shot #1 ~#2 |  |  | 700 | 900 |  | Shot #1 ~#2 |  |  | 700 | 900 |  | Shot #1 ~#2 |  |  | 700 | 900 |  | Shot #1 ~#2 |  |  | 700 | 900 |  | Shot #1 ~#2 | 13개 line 기준 0.54s 정도 용접 소요 |  | 700 | 900
구분 | 파라미터 / 항목 | 전극 | Core | Ring | 이미지 | 구분 | 파라미터 / 항목 | 전극 | Core | Ring | 이미지 | 구분 | 파라미터 / 항목 | 전극 | Core | Ring | 이미지 | 구분 | 파라미터 / 항목 | 전극 | Core | Ring | 이미지 | 구분 | 파라미터 / 항목 | 전극 | Core | Ring | 이미지 | 구분 | 파라미터 / 항목 | 전극 | Core | Ring | 이미지
레시피/Page | 24-1page | U-FRAME 장변 본접 |  |  |  | 레시피/Page | 24-2page | U-FRAME 장변 본접 |  |  |  | 레시피/Page | 24-3page | U-FRAME 장변 본접 |  |  |  | 레시피/Page | 24-4page | U-FRAME 장변 본접 |  |  |  | 레시피/Page | 24-5page | U-FRAME 장변 본접 |  |  |  | 레시피/Page | 24-6page | U-FRAME 장변 본접
Shot #1 ~#2 | 13개 line 기준 0.54s 정도 용접 소요 |  | 700 | 900 |  | Shot #1 ~#2 | 13개 line 기준 0.54s 정도 용접 소요 |  | 700 | 900 |  | Shot #1 ~#2 | 7개 line 기준 0.24s 정도 용접 소요 |  | 700 | 900 |  | Shot #1 ~#2 |  |  | 700 | 900 |  | Shot #1 ~#2 |  |  | 700 | 900 |  | Shot #1 ~#2 | 13개 line 기준 0.54s 정도 용접 소요 |  | 700 | 900
구분 | 파라미터 / 항목 | 전극 | Core | Ring | 이미지 | 구분 | 파라미터 / 항목 | 전극 | Core | Ring | 이미지
레시피/Page | 31_1page | [수직] Top Welding |  |  |  | 레시피/Page | 31_2page | [수직] Top Welding
Shot #1 |  | 양 | 550 | 1250 |  | Shot #1 |  | 양 | 550 | 1250
Shot #2 |  | 양 | 550 | 1250 |  | Shot #2 |  | 양 | 550 | 1250
Shot #3 |  | 양 | 550 | 1250 |  | Shot #3 |  | 양 | 550 | 1250
Shot #4 |  | 양 | 550 | 1250 |  | Shot #4 |  | 양 | 550 | 1250
Shot #5 |  | 양 | 550 | 1250 |  | Shot #5 |  | 양 | 550 | 1250
구분 | 파라미터 / 항목 | 전극 | Core | Ring | 이미지 | 구분 | 파라미터 / 항목 | 전극 | Core | Ring | 이미지
레시피/Page | 32_1page | [수직] Bottom Welding |  |  |  | 레시피/Page | 32_2page | [수직] Bottom Welding
Shot #1 |  | 양 | 550 | 1250 |  | Shot #1 |  | 양 | 550 | 1250
Shot #2 |  | 양 | 550 | 1250 |  | Shot #2 |  | 양 | 550 | 1250
Shot #3 |  | 양 | 550 | 1250 |  | Shot #3 |  | 양 | 550 | 1250
Shot #4 |  | 양 | 550 | 1250 |  | Shot #4 |  | 양 | 550 | 1250
Shot #5 |  | 양 | 550 | 1250 |  | Shot #5 |  | 양 | 550 | 1250
@
@
@
@
@
@
@
@
@
@
@
@
@
@
@
센싱 플레이트
리드탭 겉(구리) -안(알륨미늄)
리드탭 겉(구리) -안(알륨미늄)
CC(Curent Collector):집적판
CC(Curent Collector):집적판

## Laser_param_Shot비교_260803_4차샘플
구분 | 파라미터 / 항목 | 전극 | Core | Ring | 이미지 | 구분 | 파라미터 / 항목 | 전극 | Core | Ring | 이미지 | 구분 | 파라미터 / 항목 | 전극 | Core | Ring | 이미지
레시피/Page | 12_2page |  |  |  |  | 레시피/Page | 12_1page | OK |  |  |  | 레시피/Page | 12_3page | OK
Shot #1 |  | 양 | 550 | 1250 |  | Shot #1 |  | 음 | 900 | 1700 |  | Shot #1 |  | 양 | 600 | 1300
Shot #2 |  | 양 | 550 | 1250 |  | Shot #2 |  | 음 | 900 | 1700 |  | Shot #2 |  | 양 | 600 | 1300
Shot #3 |  | 양 | 550 | 1250 |  | Shot #3 |  | 음 | 900 | 1700 |  | Shot #3 |  | 양 | 600 | 1300
Shot #4 |  | 양 | 550 | 1250 |  | Shot #4 |  | 음 | 900 | 1700 |  | Shot #4 |  | 양 | 600 | 1300
Shot #5 |  | 양 | 550 | 1250 |  | Shot #5 |  | 음 | 900 | 1700 |  | Shot #5 |  | 양 | 600 | 1300
구분 | 파라미터 / 항목 | 전극 | Core | Ring | 이미지 | 구분 | 파라미터 / 항목 | 전극 | Core | Ring | 이미지 | 구분 | 파라미터 / 항목 | 전극 | Core | Ring | 이미지 | 구분 | 파라미터 / 항목 | 전극 | Core | Ring | 이미지 | 구분 | 파라미터 / 항목 | 전극 | Core | Ring | 이미지 | 구분 | 파라미터 / 항목 | 전극 | Core | Ring | 이미지
레시피/Page | 21-1page | U-Frame 장변 Pre Welding 1Page (Line 8 ->변)Line 13) |  |  |  | 레시피/Page | 21-2page | U-Frame 장변 Pre Welding 1Page (Line 8 ->변)Line 13) |  |  |  | 레시피/Page | 21-3page | U-Frame 장변 Pre Welding 1Page (Line 8 ->변)Line 13) |  |  |  | 레시피/Page | 21-4page | U-Frame 장변 Pre Welding 1Page (Line 8 ->변)Line 13) |  |  |  | 레시피/Page | 21-5page | U-Frame 장변 Pre Welding 1Page (Line 8 ->변)Line 13) |  |  |  | 레시피/Page | 21-6page | U-Frame 장변 Pre Welding 1Page (Line 8 ->변)Line 13)
Shot #1 ~#13 | 13개 line 기준 0.54s 정도 용접 소요 |  | 700 | 900 |  | Shot #1 ~ #7 | 13개 line 기준 0.54s 정도 용접 소요 |  | 700 | 900 |  | Shot #1 ~ #7 | 7개 line 기준 0.24s 정도 용접 소요 |  | 700 | 900 |  | Shot #1 ~ #7 |  |  | 700 | 900 |  | Shot #1 ~ #7 |  |  | 700 | 900 |  | Shot #1 ~#13 | 13개 line 기준 0.54s 정도 용접 소요 |  | 700 | 900
[12 empty] | Shot #2 | [5 empty] | Shot #2 | [5 empty] | Shot #2 | [5 empty] | Shot #2
[12 empty] | Shot #3 | [5 empty] | Shot #3 | [5 empty] | Shot #3 | [5 empty] | Shot #3
[12 empty] | Shot #4 | [5 empty] | Shot #4 | [5 empty] | Shot #4 | [5 empty] | Shot #4
[12 empty] | Shot #5 | [5 empty] | Shot #5 | [5 empty] | Shot #5 | [5 empty] | Shot #5
[12 empty] | Shot #6 | [5 empty] | Shot #6 | [5 empty] | Shot #6 | [5 empty] | Shot #6
[12 empty] | Shot #7 | [5 empty] | Shot #7 | [5 empty] | Shot #7 | [5 empty] | Shot #7
구분 | 파라미터 / 항목 | 전극 | Core | Ring | 이미지 | 구분 | 파라미터 / 항목 | 전극 | Core | Ring | 이미지 | 구분 | 파라미터 / 항목 | 전극 | Core | Ring | 이미지 | 구분 | 파라미터 / 항목 | 전극 | Core | Ring | 이미지 | 구분 | 파라미터 / 항목 | 전극 | Core | Ring | 이미지 | 구분 | 파라미터 / 항목 | 전극 | Core | Ring | 이미지
레시피/Page | 22-1page | U-Frame 장변 Pre Welding 1Page (Line 8 ->변)Line 13) |  |  |  | 레시피/Page | 22-2page | U-Frame 장변 Pre Welding 1Page (Line 8 ->변)Line 13) |  |  |  | 레시피/Page | 22-3page | U-Frame 장변 Pre Welding 1Page (Line 8 ->변)Line 13) |  |  |  | 레시피/Page | 22-4page | U-Frame 장변 Pre Welding 1Page (Line 8 ->변)Line 13) |  |  |  | 레시피/Page | 22-5page | U-Frame 장변 Pre Welding 1Page (Line 8 ->변)Line 13) |  |  |  | 레시피/Page | 22-6page | U-Frame 장변 Pre Welding 1Page (Line 8 ->변)Line 13)
Shot #1 ~#13 | 13개 line 기준 0.54s 정도 용접 소요 |  | 700 | 900 |  | Shot #1 ~ #7 | 13개 line 기준 0.54s 정도 용접 소요 |  | 700 | 900 |  | Shot #1 ~ #7 | 7개 line 기준 0.24s 정도 용접 소요 |  | 700 | 900 |  | Shot #1 ~ #7 |  |  | 700 | 900 |  | Shot #1 ~ #7 |  |  | 700 | 900 |  | Shot #1 ~#13 | 13개 line 기준 0.54s 정도 용접 소요 |  | 700 | 900
[12 empty] | Shot #2 | [5 empty] | Shot #2 | [5 empty] | Shot #2 | [5 empty] | Shot #2
[12 empty] | Shot #3 | [5 empty] | Shot #3 | [5 empty] | Shot #3 | [5 empty] | Shot #3
[12 empty] | Shot #4 | [5 empty] | Shot #4 | [5 empty] | Shot #4 | [5 empty] | Shot #4
[12 empty] | Shot #5 | [5 empty] | Shot #5 | [5 empty] | Shot #5 | [5 empty] | Shot #5
[12 empty] | Shot #6 | [5 empty] | Shot #6 | [5 empty] | Shot #6 | [5 empty] | Shot #6
[12 empty] | Shot #7 | [5 empty] | Shot #7 | [5 empty] | Shot #7 | [5 empty] | Shot #7
레시피 22까지 U-FRAME 가접 레시피 수정 완료 (CC&센싱플레이트 레시피 COPY) -> 가접 용접의 경우 700/900 이 적합하여 Pass
구분 | 파라미터 / 항목 | 전극 | Core | Ring | 이미지 | 구분 | 파라미터 / 항목 | 전극 | Core | Ring | 이미지 | 구분 | 파라미터 / 항목 | 전극 | Core | Ring | 이미지 | 구분 | 파라미터 / 항목 | 전극 | Core | Ring | 이미지 | 구분 | 파라미터 / 항목 | 전극 | Core | Ring | 이미지 | 구분 | 파라미터 / 항목 | 전극 | Core | Ring | 이미지
레시피/Page | 23-1page | U-FRAME 장변 본접 |  |  |  | 레시피/Page | 23-2page | U-FRAME 장변 본접 |  |  |  | 레시피/Page | 23-3page | U-FRAME 장변 본접 |  |  |  | 레시피/Page | 23-4page | U-FRAME 장변 본접 |  |  |  | 레시피/Page | 23-5page | U-FRAME 장변 본접 |  |  |  | 레시피/Page | 23-6page | U-FRAME 장변 본접
Shot #1 ~#2 |  |  | 400 | 800 |  | Shot #1 ~#2 |  |  | 400 | 800 |  | Shot #1 ~#2 |  |  | 400 | 800 |  | Shot #1 ~#2 |  |  | 400 | 800 |  | Shot #1 ~#2 |  |  | 400 | 800 |  | Shot #1 ~#2 | 13개 line 기준 0.54s 정도 용접 소요 |  | 400 | 800
구분 | 파라미터 / 항목 | 전극 | Core | Ring | 이미지 | 구분 | 파라미터 / 항목 | 전극 | Core | Ring | 이미지 | 구분 | 파라미터 / 항목 | 전극 | Core | Ring | 이미지 | 구분 | 파라미터 / 항목 | 전극 | Core | Ring | 이미지 | 구분 | 파라미터 / 항목 | 전극 | Core | Ring | 이미지 | 구분 | 파라미터 / 항목 | 전극 | Core | Ring | 이미지
레시피/Page | 24-1page | U-FRAME 장변 본접 |  |  |  | 레시피/Page | 24-2page | U-FRAME 장변 본접 |  |  |  | 레시피/Page | 24-3page | U-FRAME 장변 본접 |  |  |  | 레시피/Page | 24-4page | U-FRAME 장변 본접 |  |  |  | 레시피/Page | 24-5page | U-FRAME 장변 본접 |  |  |  | 레시피/Page | 24-6page | U-FRAME 장변 본접
Shot #1 ~#2 | 13개 line 기준 0.54s 정도 용접 소요 |  | 500 | 800 |  | Shot #1 ~#2 | 13개 line 기준 0.54s 정도 용접 소요 |  | 500 | 800 |  | Shot #1 ~#2 | 7개 line 기준 0.24s 정도 용접 소요 |  | 500 | 800 |  | Shot #1 ~#2 |  |  | 500 | 800 |  | Shot #1 ~#2 |  |  | 500 | 800 |  | Shot #1 ~#2 | 13개 line 기준 0.54s 정도 용접 소요 |  | 500 | 800
구분 | 파라미터 / 항목 | 전극 | Core | Ring | 이미지 | 구분 | 파라미터 / 항목 | 전극 | Core | Ring | 이미지
레시피/Page | 31_1page | [수직] Top Welding |  |  |  | 레시피/Page | 31_2page | [수직] Top Welding
Shot #1 |  | 양 | 500 | 800 |  | Shot #1 |  | 양 | 500 | 800
Shot #2 |  | 양 |  |  |  | Shot #2 |  | 양
Shot #3 |  | 양 |  |  |  | Shot #3 |  | 양
Shot #4 |  | 양 |  |  |  | Shot #4 |  | 양
Shot #5 |  | 양 |  |  |  | Shot #5 |  | 양
구분 | 파라미터 / 항목 | 전극 | Core | Ring | 이미지 | 구분 | 파라미터 / 항목 | 전극 | Core | Ring | 이미지
레시피/Page | 32_1page | [수직] Bottom Welding |  |  |  | 레시피/Page | 32_2page | [수직] Bottom Welding
Shot #1 |  | 양 | 700 | 900 |  | Shot #1 |  | 양 | 600 | 800
Shot #2 |  | 양 |  |  |  | Shot #2 |  | 양
Shot #3 |  | 양 |  |  |  | Shot #3 |  | 양
Shot #4 |  | 양 |  |  |  | Shot #4 |  | 양
Shot #5 |  | 양 |  |  |  | Shot #5 |  | 양
@
@
@
@
@
@
@
@
@
@
@
@
@
@
@
센싱 플레이트
리드탭 겉(구리) -안(알륨미늄)
리드탭 겉(구리) -안(알륨미늄)
CC(Curent Collector):집적판
CC(Curent Collector):집적판

## Wobbel_모양
Laser Param 중
Use Wobbel 체크
Transversal : 가로 방향, 진행 방향에 대해 수직으로 가로지르는 횡방향 <-> 길이 mm |  | 용접 폭 확대 (수직으로 진동) - GAP 브리징에 유리
Longitudinal : 세로 방향, 진행 방향과 나란한 종방향 길이mm |  | 용접 진행 방향과 평행하게 진동 - 입열 분포, 키홀 안정화에 영향
두 성분 파라미터 조합하면 원형, 무한대 패턴이 된다.
Longitudinal 0.2mm 같은 조건 | Transversal 0.2(0.3)mm 같은 조건
Transversal 를 0.7mm 늘린 버전
Longitudinal 를 늘린 버전
Transversal 0.2mm 조건
Longitudinal 를 낮춘 버전

## 동탄_오창_Recipe별 파라미터비교군
동탄현장 Recipe 기록 | [8 empty] | 오창현장 Recipe 기록
사용 CorrectinFile : / | [8 empty] | 사용 CorrectinFile : /
Number | 레시피명 | Page수 | Page # | Line 수 | 공통조건 | Core Power | Ring Power | Ramping조건 | Number | 레시피명 | Page수 | Page # | Line 수 | 공통조건 | Core Power | Ring Power | Ramping조건
11 | CC_Welding | 2 | 1 |  |  | 750 | 1500 |  | 12 | CC_Welding_Renewal | 3 | 2 |  |  | 550 | 1250
11 |  |  | 2 |  |  | 550 | 1100 |  | 12 |  |  | 1 |  |  | 900 | 1700
오창현장에서는 CC& 센싱플레이트 용접으로 바뀜. (기존 11레시피 2페이지 쏘던 것을, 12레시피의 3페이지 쏘는 것으로 변경됨) | [8 empty] | 12 |  |  | 3 |  |  | 600 | 1300
21 | U-Frame_Pre_Welding | 6 | 1 |  |  | 400 | 0 |  | 21 | U-Frame_Pre_Welding | 6 | 1 | 13 |  | 700 | 900
21 |  |  | 2 |  |  | 550 | 1250 |  | 21 |  |  | 2 | 7 |  | 700 | 900
21 |  |  | 3 |  |  | 600 | 1300 |  | 21 |  |  | 3 | 7 |  | 700 | 900
21 |  |  | 4 | [5 empty] | 21 |  |  | 4 | 7 |  | 700 | 900
21 |  |  | 5 | [5 empty] | 21 |  |  | 5 | 7 |  | 700 | 900
21 |  |  | 6 | [5 empty] | 21 |  |  | 6 | 13 |  | 700 | 900
22 | U-Frame_Pre_Back_Welding | 6 | 1 |  |  | 400 | 800 |  | 22 | U-Frame_Pre_Back_Welding | 6 | 1 | 13 |  | 700 | 900
22 |  |  | 2 |  |  | 400 | 800 |  | 22 |  |  | 2 | 7 |  | 700 | 900
22 |  |  | 3 |  |  | 400 | 800 |  | 22 |  |  | 3 | 7 |  | 700 | 900
22 |  |  | 4 |  |  | 400 | 800 |  | 22 |  |  | 4 | 7 |  | 700 | 900
22 |  |  | 5 |  |  | 400 | 800 |  | 22 |  |  | 5 | 7 |  | 700 | 900
22 |  |  | 6 |  |  | 400 | 800 |  | 22 |  |  | 6 | 7 |  | 700 | 900
23 | U-Frame_Welding | 6 | 1 | 2 |  | 350 | 700 |  | 23 | U-Frame_Welding | 6 | 1 | 2 |  | 700/650/500/600 | 900/800/800/800
23 |  |  | 2 | 2 |  | 350 | 700 |  | 23 |  |  | 2 | 2 |  | 700/650 | 900/800
23 |  |  | 3 | 2 |  | 350 | 700 |  | 23 |  |  | 3 | 2 |  | 700 | 900
23 |  |  | 4 | 2 |  | 350 | 700 |  | 23 |  |  | 4 | 2 |  | 700 | 900
23 |  |  | 5 | 2 |  | 350 | 700 |  | 23 |  |  | 5 | 2 |  | 700 | 900
23 |  |  | 6 | 2 |  | 350 | 700 |  | 23 |  |  | 6 | 2 |  | 700 | 900
24 | U-Frame_Back_Welding | 6 | 1 | 2 |  | 350 | 700 |  | 24 | U-Frame_Back_Welding | 6 | 1 | 2 |  | 700 | 900
24 |  |  | 2 | 2 |  | 350 | 700 |  | 24 |  |  | 2 | 2 |  | 700 | 900
24 |  |  | 3 | 2 |  | 350 | 700 |  | 24 |  |  | 3 | 2 |  | 700 | 900
24 |  |  | 4 | 2 |  | 350 | 700 |  | 24 |  |  | 4 | 2 |  | 700 | 900
24 |  |  | 5 | 2 |  | 350 | 700 |  | 24 |  |  | 5 | 2 |  | 700 | 900
24 |  |  | 6 | 2 |  | 350 | 700 |  | 24 |  |  | 6 | 2 |  | 700 | 900
31 | Top-Frame_Welding | 2 | 1 | 1 |  | 350 | 700 |  | 31 | Top-Frame_Welding | 2 | 1 | 1 |  | 700 | 900
31 |  |  | 2 | 1 |  | 350 | 700 |  | 31 |  |  | 2 | 1 |  | 700 | 900
32 | Bottom-Frame_Welding | 2 | 1 | 1 |  | 350 | 700 |  | 32 | Bottom-Frame_Welding | 2 | 1 | 1 |  | 700 | 900
32 |  |  | 2 | 1 |  | 350 | 700 |  | 32 |  |  | 2 | 1 |  | 700 | 900
Note on N4: User: 센싱플레이트